## 整理数据
日期 | 说明 | 电密(A/cm2) | 电流(A) | 总电压(V) | 单片电压(V) | 功率(W) | 电压降低百分比(%) | 空压机（循环泵）_泵转速(RPM) | 空压机（循环泵）_泵功率(W) | EGR阀_目标开度(%) | EGR阀_输入值(%) | 回流参数_回流流量 | 回流参数_校准回流 | 回流参数_回流压力 | 回流参数_回流温度 | 回流参数_回流湿度 | 回流参数_回流含湿量 | 回流参数_EGR率 | 回流参数_校准EGR率 | 回流参数_流量校准 | 回流参数_入堆流量流量计(SLPM) | 台架供给_给气流量(SLPM) | 台架供给_气压设定(kPa) | 台架供给_实际压力(kPa) | 台架供给_给气温度(℃) | 台架供给_给气露点(℃) | 台架供给_给气湿度(%) | 台架供给_含湿量(g/Kg) | 换算成泵后压力和温度_湿度(%) | 湿度增加百分比 | 实际入堆_泵后压力(kPa) | 实际入堆_泵后温度(℃) | 实际入堆_泵后湿度(%) | 实际入堆_含湿量(k/kg) | 实际出堆_温度(℃) | 实际出堆_压力(kPa) | 实际出堆_湿度(%) | 实际出堆_含湿量(g/kg) | 台架出气_出气压力(kPa) | 台架出气_出气温度(℃) | 台架出气_出气湿度(%) | 台架水路_进水温度 | 台架水路_进水压力 | 台架水路_出水温度 | 台架水路_出水压力 | 台架水路_水流量 | 阻抗_内阻(mΩ) | 阻抗_极差(V) | 阻抗_标准差(mV) | 来源文件 | 整理备注
6.03下午 | 怠速总入堆流量不变，计量比5 | 0.1 | 38 | 12.795 | 0.798 | 486.21 | 0 | 2000 |  | 0 | 1 | [6 empty] | 0 |  | 48.54246 | 57.2 | 49.9 | 33 | 30.9 | 60.6 | 37.4 | 32 | 33.05 | 56.4 | -1.438848921 | 39.68 | 50.12 | 55.6 | 32.29 | 52.16 | 32.99 | 100 | 71.72 | 32.3 | 45.2 |  | 60.1 | 40 | 60.1 |  |  | 4.5 | 0.0305 | 8.14 | 10kw短堆阴极尾气循环测试0.1Acm2.txt
|  | 0.1 | 38 | 12.7 | 0.794 | 482.6 | 0.501253133 | 2000 |  | 6 | 61 |  | 3.01566 |  |  |  |  | 5.36594306 |  | 47.71566 | 56.2 | 44.7 | 33 | 31.2 | 61 | 37.3 | 31 | 32.51 | 51.32 | -0.234375 | 39.76 | 51.72 | 51.2 | 32.06 | 53.06 | 32.84 | 100 | 74.99 | 32.1 | 49.1 |  | 60.7 | 40 | 60.1 |  |  | 4.4 | 0.0322 | 8.7 | 10kw短堆阴极尾气循环测试0.1Acm2.txt
|  | 0.1 | 38 | 12.59 | 0.787 | 478.42 | 1.378446115 | 2000 |  | 8 | 81 |  | 17.09214 | 29.47 | 43.86 | 100 |  | 28.58217391 |  | 50.69214 | 59.8 | 33.6 | 33 | 31.6 | 59.8 | 37.2 | 32 | 31.61 | 47.6 | 4.876099121 | 40.08 | 52.78 | 50.04 | 33.22 | 52.13 | 32.59 | 100 | 75.86 | 31.8 | 49.7 |  | 60.1 | 40 | 60.2 |  |  | 4.4 | 0.0339 | 9.2 | 10kw短堆阴极尾气循环测试0.1Acm2.txt
|  | 0.1 | 38 | 12.51 | 0.782 | 475.38 | 2.005012531 | 2000 |  | 8 | 81 |  | 21.09442 | 28.69 | 45.84 | 100 |  | 37.07279438 |  | 48.29442 | 56.9 | 27.2 | 33 | 31.2 | 59.8 | 37.2 | 32 | 31.71 | 47.2 | 15.18418688 | 39.51 | 52.91 | 55.65 | 37.35 | 53.28 | 32.52 | 100 | 76.13 | 31.9 | 49.3 |  | 60 | 40 | 60.3 |  |  | 4.3 | 0.0341 | 9.31 | 10kw短堆阴极尾气循环测试0.1Acm2.txt
|  | 0.1 | 38 | 12.43 | 0.777 | 472.34 | 2.631578947 | 2000 |  | 9 | 91 |  | 27.99214 | 29.03 | 47.22 | 100 |  | 46.80959866 |  | 50.69214 | 59.8 | 22.7 | 33 | 31.1 | 59.4 | 37.4 | 32 | 31.12 | 46 | 25.32467532 | 39.6 | 53.12 | 61.6 | 41.7 | 53.44 | 32.43 | 100 | 77.07 | 31.4 | 48.8 |  | 60 | 40 | 60.2 |  |  | 4.3 | 0.0322 | 9.45 | 10kw短堆阴极尾气循环测试0.1Acm2.txt
|  | 0.1 | 38 | 12.29 | 0.768 | 467.02 | 3.759398496 | 2000 |  | 9 | 91 |  | 31.72122 | 29.03 | 48.39 | 100 |  | 54.78621762 |  | 49.12122 | 57.9 | 17.4 | 33 | 31.2 | 58.4 | 37.4 | 35 | 32.53 | 47.8 | 29.70588235 | 39.51 | 53.16 | 68 | 46.89 | 53.66 | 32.27 | 100 | 78.04 | 31.6 | 47.9 |  | 60.1 | 40 | 60.4 |  |  | 4.1 | 0.0343 | 9.3 | 10kw短堆阴极尾气循环测试0.1Acm2.txt
|  | 0.1 | 38 | 12 | 0.75 | 456 | 6.015037594 | 2000 |  | 10 | 101 |  | 36.86142 | 29.03 | 48.85 |  |  | 62.05626263 |  | 50.36142 | 59.4 | 13.5 | 33 | 29.59 | 57.8 | 37.3 | 36 | 32.96 | 48 | 34.42622951 | 39.44 | 53.31 | 73.2 | 51.27 | 53.81 | 32.11 | 100 | 78.75 | 31.4 | 46.6 |  | 60.1 | 40 | 60.3 |  |  | 4.1 | 0.0374 | 9.95 | 10kw短堆阴极尾气循环测试0.1Acm2.txt
| 计量比降低至4 | 0.1 | 38 | 12.7 | 0.793 | 482.6 | 0.626566416 | 2000 |  | 0 | 1 | [6 empty] | 0 |  |  | 45.8 | 40.3 | 35 | 31.8 | 60.4 | 37.2 | 31 | 31.43 | 47.7 | 3.144654088 | 40.72 | 52.69 | 49.2 | 32.05 | 53.06 | 34.6 | 100 | 74.13 | 34.2 | 50 |  | 60.2 | 40 | 60.4 |  |  | 4 | 0.0297 | 8.42 | 10kw短堆阴极尾气循环测试0.1Acm2.txt
|  | 0.1 | 38 | 12.67 | 0.791 | 481.46 | 0.877192982 | 2000 |  | 6 | 61 |  | 2.64146 | 30.79 | 42.28 | 100 |  | 5.314808853 |  | 42.34146 | 49.7 | 39.7 | 35 | 32.8 | 60.8 | 37.3 | 31 | 31.79 | 48.4 | 1.652892562 | 41.36 | 52.69 | 49.2 | 32 | 53..53 | 34.68 | 100 | 76 | 34.3 | 50.2 | [6 empty] | 4 | 0.03 | 8.29 | 10kw短堆阴极尾气循环测试0.1Acm2.txt
|  | 0.1 | 38 | 12.65 | 0.79 | 480.7 | 1.002506266 | 2000 |  | 9 | 91 |  | 11.94966 |  |  |  |  | 19.52558824 |  | 51.84966 | 61.2 | 39.9 | 33 | 32.9 | 60.5 | 37.4 | 32 | 32.37 | 48.5 | 3.917525773 | 40.96 | 53.22 | 50.4 | 33.21 | 54.03 | 33.08 | 100 | 79.22 | [8 empty] | 4.1 | 0.03 | 8.57 | 10kw短堆阴极尾气循环测试0.1Acm2.txt
|  | 0.1 | 38 | 12.62 | 0.789 | 479.56 | 1.127819549 | 2000 |  | 15 | 151 |  | 13.93398 | 31.22 | 45.51 | 76.6 |  | 21.90877358 |  | 53.83398 | 63.6 | 39.9 | 35 | [5 empty] | 49 | 2.857142857 | 41.2 | 53.34 | 50.4 | 33.96 | 53.97 | 32.84 | 100 | 79.22 | [8 empty] | 4.1 | 0.03 | 8.64 | 10kw短堆阴极尾气循环测试0.1Acm2.txt
|  | 0.1 | 38 | 9.456 | 0.788 | 359.328 | 1.253132832 | 2000 |  | 30 | 46 |  | 14.92614 | 31.22 | 46.66 | 74 |  | 23.03416667 |  | 54.82614 | 64.8 | 39.9 | 35 | [5 empty] | 49 | 4.489795918 | 41.29 | 53.59 | 51.2 | 34.96 | 53.75 | 32.75 | 100 | 78.43 | [8 empty] | 4.2 | 0.03 | 8.72 | 10kw短堆阴极尾气循环测试0.1Acm2.txt
| 计量比3 | 0.1 | 38 | 12.656 | 0.791 | 480.928 | 0 | 2000 |  | 0 | 1 |  | 0 |  |  |  |  | 0 |  | 29.3607 | 34 | 29.9 | 37 | 31.7 | 59.5 | 37.4 | 33 | 32.15 | 50.1 | -0.998003992 | 40.56 | 52.12 | 49.6 | 31.42 | 52.03 | 36.21 | 100 | 68.8 | 35.9 | 49.3 | [6 empty] | 4 | 0.03 | 8.69 | 10kw短堆阴极尾气循环测试0.1Acm2.txt
|  | 0.1 | 38 | 12.56 | 0.785 | 477.28 | 0.758533502 | 2000 |  | 6 | 61 |  | 5.10874 |  |  |  |  | 14.89428571 |  | 29.60874 | 34.3 | 24.5 | 37 | 31.4 | 60.1 | 37.4 | 32 | 32.13 | 51.4 | 1.945525292 | 41.04 | 51.66 | 52.4 | 32.49 | 52.09 | 36.45 | 99.2 | 68.91 | 35.8 | 47.3 | [6 empty] | 3.9 | 0.029 | 8 | 10kw短堆阴极尾气循环测试0.1Acm2.txt
|  | 0.05 | 20 |  | 0.812 |  |  | 1600 |  | 6 | 61 | 12.1 |  | 24.53 | 40.36 | 100 |  | 42.61 |  |  | 28.4 | 16.3 | 30 | 25.9 | 58.8 |  | 53 |  |  |  | 32.22 | 48.69 | 82 | 47.64 |  |  |  |  | 28.3 | 44.4 |  | 60.1 | 40 | 60.1 | 34.5 |  | 4 | 0.0425 | 10.12 | 10kw短堆阴极尾气循环测试0.05Acm2.txt | 20A补充数据
|  | 0.05 | 20 |  | 0.818 |  |  | 2200 |  | 0 | 1 | 0 | [5 empty] | 0 |  |  | 26.4 | 26.4 | 30 | 22.2 | 61.1 |  | 47 |  |  |  | 33.59 | 49.56 | 82.8 | 50.29 |  |  |  |  | 28.6 | 45.7 |  | 60.1 | 40 | 60 | 34.5 |  | 4 | 0.0448 | 10.65 | 10kw短堆阴极尾气循环测试0.05Acm2.txt | 20A补充数据

## 说明
项目 | 内容
源文件1 | E:\agentwork_pemfc_cEGR_0519\00_支撑材料\实验数据-设备说明书\10kw短堆阴极尾气循环测试0.1Acm2.txt
源文件2 | E:\agentwork_pemfc_cEGR_0519\00_支撑材料\实验数据-设备说明书\10kw短堆阴极尾气循环测试0.05Acm2.txt
处理说明 | 第1行即为字段名，数据从第2行开始；0.05Acm2文件的两行作为20A补充数据追加到表尾。
列对齐说明 | 0.05Acm2文件缺少原表中的台架供给_含湿量、台架供给_湿度、湿度增加百分比三列，追加时已在对应位置留空。